## katalog DB 2004
KATALOG BÍLINSKÉHO HNĚDÉHO UHLÍ pro rok 2008
základní sortiment a jakost uhlí z produkce Severočeských dolů a.s.
klíč | druh | zrnění | Hdaf | Wtr | Ar | Ad | Ad | Sr | Sd | Srm | Srm | Vdaf | Qsdaf | Qir | Qir |  | přípustný obsah
tříd. |  | mm | prům % | prům % | prům % | prům % | max % | prům % | prům % | prům | max | prům | prům | prům | min. | prach | podsítné | nadsítné
[10 empty] | g/MJ | g/MJ |  | MJ/kg | MJ/kg | MJ/kg | (%) | (%) | (%)
ÚPRAVNA UHLÍ LEDVICE
113 | ko | 40-100 | 5.6 | 30.2 | 6.8404 | 9.8 | 13.3 | 0.77 | 1.103152 | 0.4375 | 0.76 | 51 | 30.2 | 17.6 | 16.5 | 3 | 10 | 10
121 | o1 | 20- 40 | 5.6 | 30.2 | 6.8404 | 9.8 | 13.3 | 0.77 | 1.103152 | 0.4375 | 0.76 | 51 | 30.2 | 17.6 | 16.5 | 3 | 10 | 10
122 | o2 | 10.-25 | 5.6 | 30.2 | 6.8404 | 9.8 | 13.3 | 0.77 | 1.103152 | 0.4375 | 0.76 | 51 | 30.2 | 17.6 | 16.5 | 10 | 10 | 10
141 | d | 0-25 | 5.7 | 29.6 | 9.152 | 13 | 18 | 0.84 | 1.193182 | 0.4941176 | 0.82 | 51 | 30 | 17 | - | - | - | 10
135 | hp1 | 0- 10 | 5.6 | 29.7 | 9.2093 | 13.1 | 17.6 | 0.84 | 1.194879 | 0.4970414 | 0.83 | 51 | 30 | 16.9 | - | - | - | 12
136 | hp2 | 0- 10 | 5.6 | 26.5 | 21.462 | 29.2 | 33.7 | 0.84 | 1.142857 | 0.6176471 | 1.07 | 51 | 29.2 | 13.6 | - | - | - | 12
151 | ps1 | 0- 30 | 5.9 | 29.5 | 13.113 | 18.6 | 23.6 | 0.85 | 1.205674 | 0.5448718 | 0.9 | 52 | 29.8 | 15.6 | - | - | - | 10
152 | ps2 | 0- 30 | 6 | 26.4 | 20.976 | 28.5 | 33.5 | 0.81 | 1.100543 | 0.5785714 | 1 | 53 | 29.2 | 14 | - | - | - | 10
163 | ps3 | 0- 30 | 6 | 25.5 | 26.2985 | 35.3 | 40.3 | 0.82 | 1.100671 | 0.656 | 1.14 | 54 | 28.6 | 12.5 | - | - | - | 10
164 | ps4 | 0- 30 | 6 | 25.4 | 29.6162 | 39.7 | 44.7 | 0.82 | 1.099196 | 0.7192982 | 1.24 | 55 | 28.2 | 11.4 | - | - | - | 10
Aditivované druhy
735 | hp1AD | 0- 10 | 5.6 | 29.7 | 10.545 | 15 | 19.5 | 0.84 | 1.194879 | 0.5121951 | 0.84 | 51 | 29 | 16.4 | - | - | - | 12
751 | ps1AD | 0- 30 | 5.9 | 29.5 | 13.113 | 18.6 | 23.6 | 0.85 | 1.205674 | 0.5448718 | 0.9 | 52 | 29.8 | 15.6 | - | - | - | 10
| ko | kostka | [6 empty] | Wtr | voda veškerá |  |  |  | Qsdaf |  | spalné teplo v hořlavině
| o | ořech | [6 empty] | Ar | popel v původním stavu |  |  |  | Qir |  | výhřevnost v původním stavu
| d | drobné | [6 empty] | Ad | popel v sušině |  |  |  | Hdaf |  | vodíl v hořlavině
| hp | hruboprach | [6 empty] | Sr | síra veškerá v původním stavu |  |  |  | Srm |  | měrná sirnatost
| ps | průmyslové | [6 empty] | Sd | síra veškerá v sušině
| ts | topná směs | [6 empty] | Vdaf | prchavá hořlavina
| AD | druhy aditivované roztokem vápenného hydrátu