## katalog MUS 2006
KATALOG MOSTECKÉHO HNĚDÉHO UHLÍ pro rok 2008
Základní sortiment a jakost uhlí z produkce Mostecké uhelné a.s.
Označení __ |  | Garantované hodnoty jakosti _____________________________________ | [11 empty] | Obecná charakteristika _
klíč | druh | Správná | Hlušina |  | přípustný obsah |  | Qir | Ar | Ad | Ad | Srm | Sr | Sd | Hdaf | Wtr | Vdaf | Qsdaf
tříd. |  | zrnitost | nad 40 mm | podsítné | nadsítné | prach | prům | prům % | prům % | max % | prům | prům % | prům % | % | prům % | prům | prům
|  | mm | (%) | (%) | (%) | (%) | MJ/kg |  |  |  | g/MJ | [5 empty] | MJ/kg
ÚPRAVNA UHLÍ
418 | ko | 40- 100 | 3 | 10 | 10 | 3 | 19.9 | 10.29 | 10 | 14 | 0.4799 | 0.955 | 1.2993 | 6.2 | 26.5 | 53 | 32.4
427 | o1 | 20- 40 | - | 8 | 10 | 3 | 20 | 9.9495 | 9.5 | 13.5 | 0.515 | 1.03 | 1.3976 | 6.2 | 26.3 | 53 | 32.3
428 | o2 | 10- 20 | - | 10 | 15 | 10 | 19.8 | 10.6865 | 10.5 | 14.5 | 0.63131 | 1.25 | 1.6961 | 6.2 | 26.3 | 54 | 32.3
435 | hp1 | 0- 10 | - | - | 10 | - | 16.5 | 18 | 20.5 | 25 | 0.74242 | 1.225 | 1.7014 | 6 | 28 | 54 | 31.3
136 | hp2 | 0- 10 | - | - | 10 | - | 13.5 | 27.1875 | 33 | 37.5 | 0.75185 | 1.015 | 1.4 | 6 | 27.5 | 54 | 30.4
137 | hp3 | 0- 10 | - | - | 10 | - | 12 | 31.39 | 38.5 | 43 | 0.9125 | 1.095 | 1.5 | 6 | 27 | 54 | 29.5
439 | p | 0- 10 | - | - | 10 | - | 18.2 | 12.5125 | 11.5 | 17.5 | 0.70604 | 1.285 | 1.7972 | 6.2 | 28.5 | 54 | 32
155 | ts1 | 0-40 | - | - | 10 | - | 18.2 | 16.28 | 17 | 22 | 0.73077 | 1.33 | 1.7973 | 6 | 26 | 53 | 32
152 | ps2 | 0- 40 | - | - | 10 | - | 14.5 | 24.455 | 28.5 | 33.5 | 0.8069 | 1.17 | 1.6027 | 6 | 27 | 54 | 30.4
153 | ps3 | 0-40 | - | - | 10 | - | 11.1 | 34.545 | 42 | 47 | 0.86036 | 0.955 | 1.2993 | 6 | 26.5 | 54 | 28.8
735 | hp1AD | 0- 10 | - | - | 10 | - | 15.8 | 21.9 | 24 | 30 | 0.69304 | 1.095 | 1.5 | 6 | 27 | 53 | 31
736 | hp2AD | 0- 10 | - | - | 10 | - | 12.6 | 32.472 | 38 | 44 | 0.7619 | 0.96 | 1.3008 | 6 | 26.2 | 53 | 30.2
HRABÁK
163 | ps3 | 0-40 | - | - | 8 | - | 11.4 | 31.592 | 39 | 44 | 0.70175 | 0.8 | 1.1142 | 6 | 28.2 | 54 | 28.8
| ko | kostka |  |  |  | Srm | měrná sirnatost |  |  |  | Qsdaf | spalné teplo v hořlavině
| o | ořech |  |  |  | Wtr | voda veškerá |  |  |  | Qir | výhřevnost v původním stavu
| hp | hruboprach |  |  |  | Ad | popel v sušině |  |  |  | Hdaf | vodík v hořlavině
| p | prach |  |  |  | Sd | síra v původním stavu
| ps | průmyslové |  |  |  | Vdaf | prchavá hořlavina
| ts | topná směs